## 入力シート
【ゲストコーナー（県外）】コンクリート打設管理記録検索システム
都道府県 | 発注元 | 構造物名 |  | 打設 時期 | 構造 |  |  | 寸法 |  |  |  | 材料 | [5 empty] | コンクリート |  |  | 最大 ひび割れ幅(mm) | 打継間隔 （日） | 整理番号 (番号をクリックすると詳細を確認できます。) | 整理番号 (番号をクリックすると詳細を確認できます。) | HP掲載年月
|  | 箇所 | 構造物 |  | 種類 | 構造物 | 部位 | リフト高(m) | 厚さ(m) | 幅 (長さ） (m) | 誘発 目地間隔(m) | セメント 種類 | 混和剤 | 混和材 | 補強材料 | 鉄筋比(%) |  | 試験強度(N/㎟) | 打設温度(℃) | 最高温度(℃)
[16 empty] | 実施 | (参考)補強検討前
群馬県 | 群馬県 下水道総合事務所 施設係 | 西邑楽水質浄化センター | 反応槽管路部 | 12月 | RC | BOX | 側壁・頂版 | 4.8 | 0.5 | 48.5 | 5 | 高炉B種 | AE減水剤 | --- | --- | 0.2 | --- | 29.3 | 10 | 27.5 | 0.4 |  | G2-H20-X-001-01 | G2-H20-X-001-01 | H24.11
岩手県 | 東北地方整備局 南三陸国道事務所 | 小佐野高架橋 | A2橋台 | 11 | RC | 橋台 | 底板① | 2 | 10.5 | 26.8 | --- | 高炉B種 | AE減水剤 | --- | --- | --- | --- | 31.4 | 14 | 23 | 0 |  | G2-H27-A-001-01 | G2-H27-A-001-01 | H28.6
岩手県 | 東北地方整備局 南三陸国道事務所 | 小佐野高架橋 | A2橋台 | 11 | RC | 橋台 | 底板② | 0.5 | 10.5 | 26.8 | --- | 高炉B種 | AE減水剤 | --- | --- | --- | --- | 28 | 12 | 22 | 0 | 2 | G2-H27-A-001-02 | G2-H27-A-001-02 | H28.6
岩手県 | 東北地方整備局 南三陸国道事務所 | 小佐野高架橋 | A2橋台 | 12 | RC | 橋台 | たて壁① | 3.6 | 2.7 | 22.49 | --- | 高炉B種 | AE減水剤 | --- | 補強鉄筋A+B | 0.4 | 0.12 | 32.2 | 14 | 30.9 | 0 | 25 | G2-H27-A-001-03 | G2-H27-A-001-03 | H28.6
岩手県 | 東北地方整備局 南三陸国道事務所 | 小佐野高架橋 | A2橋台 | 12 | RC | 橋台 | たて壁② | 3.6 | 2.7 | 22.49 | --- | 高炉B種 | AE減水剤 | --- | 補強鉄筋A+B | 0.41 | 0.12 | 31 | 12 | 29.9 | 0 | 12 | G2-H27-A-001-04 | G2-H27-A-001-04 | H28.6
岩手県 | 東北地方整備局 南三陸国道事務所 | 小佐野高架橋 | A2橋台 | 1 | RC | 橋台 | 胸壁 | 2.8 | 0.5 | 22.49 | --- | 高炉B種 | AE減水剤 | --- | 補強鉄筋A+B | 0.58 | 0.16 | 29 | 10 | 29.7 | 0.1 | 23 | G2-H27-A-001-05 | G2-H27-A-001-05 | H28.6
注１）補強材料によるひびわれ抑制対策については、今後も施工済箇所から順次掲載する予定としている。
注２）最高温度数値の未記入箇所（---）は温度計測を実施していないリフト又はブロックを示す。
注３）整理番号の説明 G1 - H23 - A - 001 - 01 ゲストコーナー：G1（県内）、G2（県外） 事業年度年度：H○○年度 構造物種類：A-橋台、P-橋脚、B-ボックス、W-擁壁、X-その他 構造物番号：001～999 リフト番号：01～99
注４）寸法欄に「幅（長さ）」の項目を追加した(追加年月：H20.10)。橋台・橋脚については橋軸直角方向の幅、擁壁等については長さ方向の寸法を表記している。
注５）材料欄に「鉄筋比(%)」の項目を追加した(追加年月：H22.2)。 橋台たて壁・胸壁、橋脚柱、擁壁等について「実施」鉄筋比を示しているほか、補強鉄筋を施工したリフトについては「補強検討前」鉄筋比を参考として示した。 鉄筋比の算出方法については「コンクリート構造物ひび割れ抑制対策資料（H19.10）」を参照のこと。