## 入力シート
【ゲストコーナー（県内）】コンクリート打設管理記録検索システム
発注元 | 構造物名 |  | 打設 時期 | 構造 |  |  | 寸法 |  |  |  | 材料 | [5 empty] | コンクリート |  |  | 最大 ひび割れ幅(mm) | 打継間隔 （日） | 整理番号 (番号をクリックすると詳細を確認できます。) | 整理番号 (番号をクリックすると詳細を確認できます。) | HP掲載年月 | データ修正
| 箇所 | 構造物 |  | 種類 | 構造物 | 部位 | リフト高(m) | 厚さ(m) | 幅 (長さ） (m) | 誘発 目地間隔(m) | セメント 種類 | 混和剤 | 混和材 | 補強材料 | 鉄筋比(%) |  | 試験強度(N/㎟) | 打設温度(℃) | 最高温度(℃)
[15 empty] | 実施 | (参考)補強検討前
ＪＲ西日本（小郡土木技術センター） | 第３厚狭川橋梁 | A1橋台 | 1 | RC | 橋台 | 底版 | 2 | 4.5 | 8.6 | --- | 普通 | AE減水剤 | --- | --- | 0.08 | --- | 31 | 8 | 41 | 0 |  | G1-H22-A-001-01 | G1-H22-A-001-01 | H24.3
ＪＲ西日本（小郡土木技術センター） | 第３厚狭川橋梁 | A1橋台 | 2 | RC | 橋台 | たて壁 | 4.2 | 4.5 | 8.6 | --- | 普通 | AE減水剤 | --- | ガラス | 0.26 | --- | 30.5 | 7 | 50 | 0 | 14 | G1-H22-A-001-02 | G1-H22-A-001-02 | H24.3
ＪＲ西日本（小郡土木技術センター） | 第３厚狭川橋梁 | A1橋台 | 2 | RC | 橋台 | 胸壁 | 1.3 | 4.5 | 8.6 | --- | 普通 | AE減水剤 | --- | --- | 0.77 | --- | 29 | 9 | 19.1 | 0 | 9 | G1-H22-A-001-03 | G1-H22-A-001-03 | H24.3
ＪＲ西日本（小郡土木技術センター） | 第３厚狭川橋梁 | A2橋台 | 1 | RC | 橋台 | 底版 | 2 | 4.5 | 8.6 | --- | 普通 | AE減水剤 | --- | --- | 0.08 | --- | 27.9 | 7 | 41.9 | 0 |  | G1-H22-A-002-01 | G1-H22-A-002-01 | H24.3
ＪＲ西日本（小郡土木技術センター） | 第３厚狭川橋梁 | A2橋台 | 2 | RC | 橋台 | たて壁 | 2.4 | 4.5 | 8.6 | --- | 普通 | AE減水剤 | --- | ガラス | 0.26 | --- | 29.7 | 9 | 47.7 | 0 | 11 | G1-H22-A-002-02 | G1-H22-A-002-02 | H24.3
ＪＲ西日本（小郡土木技術センター） | 第３厚狭川橋梁 | A2橋台 | 2 | RC | 橋台 | 胸壁 | 1.5 | 4.5 | 8.6 | --- | 普通 | AE減水剤 | --- | --- | 0.77 | --- | 27.4 | 11 | 24.6 | 0 | 8 | G1-H22-A-002-03 | G1-H22-A-002-03 | H24.3
山口河川国道事務所 | 戸田L型擁壁 | L型擁壁３ブロック | 11 | RC | 擁壁 | たて壁 | 2.1 | 0.4 | 12 | 6 | 高炉B種 | AE減水剤 | --- | --- | 0.25 | --- | 32.3 | 21 | 42.3 | 0 |  | G1-H22-B-001-01 | G1-H22-B-001-01 | H24.11
山口河川国道事務所 | 戸田Ｕ型擁壁 | Ｕ型擁壁４ブロック | 10 | RC | 擁壁 | たて壁 | 3.9 | 0.4 | 15 | 7.5 | 高炉B種 | AE減水剤 | --- | --- | 0.52 | --- | 34.4 | 22 | 41.6 | 0 |  | G1-H22-B-002-01 | G1-H22-B-002-01 | H24.11
山口河川国道事務所 | 戸田Ｕ型擁壁 | Ｕ型擁壁12ブロック | 8 | RC | 擁壁 | たて壁 | 3.8 | 0.4 | 15 | 7.5 | 高炉B種 | AE減水剤 | --- | --- | 0.25 | --- | 32.9 | 30 | 53.4 | 0 |  | G1-H22-B-003-01 | G1-H22-B-003-01 | H24.11
山口河川国道事務所 | 戸田Ｕ型擁壁 | Ｕ型擁壁13ブロック | 8 | RC | 擁壁 | たて壁 | 3 | 0.4 | 15 | 7.5 | 高炉B種 | AE減水剤 | --- | --- | 0.25 | --- | 33.3 | 28 | 49.1 | 0 |  | G1-H22-B-004-01 | G1-H22-B-004-01 | H24.11
山口河川国道事務所 | 戸田L型擁壁 | Ｌ型擁壁14ブロック | 8 | RC | 擁壁 | たて壁 | 2.2 | 0.4 | 15 | 7.5 | 高炉B種 | 遅延剤 | --- | --- | 0.25 | --- | 32.9 | 31 | 62.4 | 0.25 |  | G1-H22-B-005-01 | G1-H22-B-005-01 | H24.11
山口河川国道事務所 | 戸田L型擁壁 | Ｌ型擁壁15ブロック | 8 | RC | 擁壁 | たて壁 | 1.7 | 0.4 | 10 | 5 | 高炉B種 | 遅延剤 | --- | --- | 0.25 | --- | 34.5 | 31 | 62.4 | 0.2 |  | G1-H22-B-006-01 | G1-H22-B-006-01 | H24.11
山口河川国道事務所 | 国道188号新寿橋 | 床板①ロット | 4月 | RC | その他 | その他 | --- | 0.23 | 12.3 | --- | 普通 | AE減水剤 | 膨張材 | --- | --- | --- | 35.4 | 21 | 41.3 | 0 |  | G1-H23-X-001-01 | G1-H23-X-001-01 | H25.3
山口河川国道事務所 | 国道188号新寿橋 | 床板②ロット | 4月 | RC | その他 | その他 | --- | 0.23 | 12.3 | --- | 普通 | AE減水剤 | 膨張材 | --- | --- | --- | 33.5 | 21 | 39.8 | 0 |  | G1-H23-X-001-02 | G1-H23-X-001-02 | H25.3
山口河川国道事務所 | 国道188号新寿橋 | 床板③ロット | 5月 | RC | その他 | その他 | --- | 0.23 | 12.3 | --- | 普通 | AE減水剤 | 膨張材 | --- | --- | --- | 34.4 | 23 | 39.6 | 0 |  | G1-H23-X-001-03 | G1-H23-X-001-03 | H25.3
山口河川国道事務所 | 木屋川第１高架橋 | A1橋台 | 5月 | RC | 橋台 | たて壁 | 3.5 | 1.5 | 11.253 | 4 | 高炉B種 | AE減水剤 | その他 | --- | 0.11 | --- | 34.9 | 23 | 53.6 | 0 |  | G1-H24-A-001-02 | G1-H24-A-001-02 | H25.12
山口河川国道事務所 | 木屋川第１高架橋 | A1橋台 | 6月 | RC | 橋台 | 胸壁 | 1.2 | 0.5 | 11.3 | --- | 高炉B種 | AE減水剤 | その他 | --- | --- | --- | 30.4 | 24 |  | 0 | 10 | G1-H24-A-001-03 | G1-H24-A-001-03 | H25.12
山口河川国道事務所 | 木屋川第１高架橋 | P1橋脚 | 5月 | RC | 橋脚 | たて壁 | 3.7 | 2 | 11 | --- | 高炉B種 | AE減水剤 | その他 | --- | 0.19 | --- | 35.9 | 23 | 50.7 | 0 |  | G1-H24-P-001-02 | G1-H24-P-001-02 | H25.12
山口河川国道事務所 | 木屋川第１高架橋 | P2橋脚 | 6月 | RC | 橋脚 | たて壁 | 3.6 | 2 | 11 | --- | 高炉B種 | AE減水剤 | その他 | --- | 0.19 | --- | 34.4 | 21 | 52.1 | 0 |  | G1-H24-P-002-02 | G1-H24-P-002-02 | H25.12
山口河川国道事務所 | 木屋川第１高架橋 | P3橋脚 | 6月 | RC | 橋脚 | たて壁 | 3.6 | 2 | 11 | --- | 高炉B種 | AE減水剤 | その他 | --- | 0.19 | --- | 31.9 | 24 | 49.3 | 0 |  | G1-H24-P-003-02 | G1-H24-P-003-02 | H25.12
山口河川国道事務所 | 木屋川第１高架橋 | P4橋脚 | 6月 | RC | 橋脚 | たて壁 | 3.8 | 2 | 11 | --- | 高炉B種 | AE減水剤 | その他 | --- | 0.19 | --- | 33.4 | 22 | 52.7 | 0 |  | G1-H24-P-004-02 | G1-H24-P-004-02 | H25.12
山口河川国道事務所 | 木屋川第１高架橋 | P5橋脚 | 6月 | RC | 橋脚 | たて壁 | 3.8 | 2 | 11 | --- | 高炉B種 | AE減水剤 | その他 | --- | 0.19 | --- | 34.1 | 21 | 52.1 | 0 |  | G1-H24-P-005-02 | G1-H24-P-005-02 | H25.12
山口河川国道事務所 | 木屋川第１高架橋 | P6橋脚 | 5月 | RC | 橋脚 | たて壁 | 3.9 | 2 | 11 | --- | 高炉B種 | AE減水剤 | その他 | --- | 0.19 | --- | 33.2 | 23 | 50.1 | 0 |  | G1-H24-P-006-02 | G1-H24-P-006-02 | H25.12
山口河川国道事務所 | 木屋川第１高架橋 | P7橋脚 | 6月 | RC | 橋脚 | たて壁 | 3.9 | 2 | 11 | --- | 高炉B種 | AE減水剤 | その他 | --- | 0.19 | --- | 30.4 | 24 | 48.2 | 0 |  | G1-H24-P-007-02 | G1-H24-P-007-02 | H25.12
山口河川国道事務所 | 木屋川第１高架橋 | P8橋脚 | 5月 | RC | 橋脚 | たて壁 | 3.8 | 2 | 11 | --- | 高炉B種 | AE減水剤 | その他 | --- | 0.19 | --- | 34.1 | 23 | 50.6 | 0 |  | G1-H24-P-008-02 | G1-H24-P-008-02 | H25.12
山口河川国道事務所 | 木屋川第１高架橋 | P9橋脚 | 5月 | RC | 橋脚 | たて壁 | 4 | 2 | 11 | --- | 高炉B種 | AE減水剤 | その他 | --- | 0.19 | --- | 35.7 | 23 | 50.8 | 0 |  | G1-H24-P-009-02 | G1-H24-P-009-02 | H25.12
山口河川国道事務所 | 木屋川第１高架橋 | P10橋脚 | 5月 | RC | 橋脚 | たて壁 | 4.2 | 2 | 11 | --- | 高炉B種 | AE減水剤 | その他 | --- | 0.19 | --- | 35.7 | 23 | 53.4 | 0 |  | G1-H24-P-010-02 | G1-H24-P-010-02 | H25.12
山口河川国道事務所 | 木屋川第１高架橋 | P11橋脚 | 6月 | RC | 橋脚 | たて壁 | 4.5 | 2 | 11 | --- | 高炉B種 | AE減水剤 | その他 | --- | 0.19 | --- | 29.8 | 27 | 51.1 | 0 |  | G1-H24-P-011-02 | G1-H24-P-011-02 | H25.12
ＪＲ西日本（新山口復旧工事区） | 第4阿武川橋りょう | A1橋台 | 4月 | RC | 橋台 | たて壁 | 4.5 | 1.8 | 6.75 | --- | 普通 | AE減水剤 | --- | ガラス | 0.11 | --- | 30.2 | 19 | 38.1 | 0 | 13 | G1-H26-A-001-01 | G1-H26-A-001-01 | H26.11
ＪＲ西日本（新山口復旧工事区） | 第4阿武川橋りょう | A1橋台 | 4月 | RC | 橋台 | 胸壁 | 1.2 | 0.4 | 6.75 | --- | 普通 | AE減水剤 | --- | --- | 0.3 | --- | 32 | 15 | 37.6 | 0 | 5 | G1-H26-A-001-02 | G1-H26-A-001-02 | H26.11
ＪＲ西日本（新山口復旧工事区） | 第4阿武川橋りょう | A2橋台 | 4月 | RC | 橋台 | たて壁 | 4.9 | 1.8 | 6.75 | --- | 普通 | AE減水剤 | 膨張材 | ガラス | 0.11 | --- | 31.4 | 13 | 54.2 | 0 | 9 | G1-H26-A-002-01 | G1-H26-A-002-01 | H26.11
ＪＲ西日本（新山口復旧工事区） | 第4阿武川橋りょう | A2橋台 | 4月 | RC | 橋台 | 胸壁 | 1.24 | 0.4 | 6.75 | --- | 普通 | AE減水剤 | --- | --- | 0.3 | --- | 31.2 | 20 | 51.6 | 0 | 2 | G1-H26-A-002-02 | G1-H26-A-002-02 | H26.11
ＪＲ西日本（新山口復旧工事区） | 第4阿武川橋りょう | P1橋脚 | 3 | RC | 橋脚 | 柱① | 4.8 | 2 | 7.01 | --- | 普通 | AE減水剤 | --- | --- | 0.14 | --- | 32.7 | 15 | 57.5 | 0 | 8 | G1-H26-P-003-01 | G1-H26-P-003-01 | H26.11
ＪＲ西日本（新山口復旧工事区） | 第4阿武川橋りょう | P1橋脚 | 4月 | RC | 橋脚 | 柱② | 2.8 | 2.9 | 7.91 | --- | 普通 | AE減水剤 | --- | --- | 0.09 | --- | 34.5 | 14 | 53.3 | 0 | 13 | G1-H26-P-003-02 | G1-H26-P-003-02 | H26.11
ＪＲ西日本（新山口復旧工事区） | 第5阿武川橋りょう | A1橋台 | 4月 | RC | 橋台 | たて壁 | 6 | 1.5 | 6.2 | --- | 普通 | AE減水剤 | --- | ガラス | 0.08 | --- | 31.7 | 18 | 57.1 | 0 | 6 | G1-H26-A-004-01 | G1-H26-A-004-01 | H26.11
ＪＲ西日本（新山口復旧工事区） | 第5阿武川橋りょう | A1橋台 | 4月 | RC | 橋台 | 胸壁 | 1.2 | 0.4 | 6.75 | --- | 普通 | AE減水剤 | --- | --- | 0.24 | --- | 31.9 | 13 | 27.4 | 0 | 3 | G1-H26-A-004-02 | G1-H26-A-004-02 | H26.11
ＪＲ西日本（新山口復旧工事区） | 第5阿武川橋りょう | A2橋台 | 3 | RC | 橋台 | たて壁 | 6 | 1.5 | 6.2 | --- | 普通 | AE減水剤 | --- | ガラス | 0.08 | --- | 32.5 | 16 | 57.9 | 0 | 7 | G1-H26-A-005-01 | G1-H26-A-005-01 | H26.11
ＪＲ西日本（新山口復旧工事区） | 第5阿武川橋りょう | A2橋台 | 4月 | RC | 橋台 | 胸壁 | 1.2 | 0.5 | 6.2 | --- | 普通 | AE減水剤 | --- | --- | 0.24 | --- | 31.9 | 13 | 25.2 | 0 | 5 | G1-H26-A-005-02 | G1-H26-A-005-02 | H26.11
ＪＲ西日本（新山口復旧工事区） | 第5阿武川橋りょう | P1橋脚 | 4月 | RC | 橋脚 | 柱① | 5.1 | 2 | 7.2 | --- | 普通 | AE減水剤 | --- | --- | 0.13 | --- | 32.9 | 16 | 67.3 | 0 | 5 | G1-H26-P-006-01 | G1-H26-P-006-01 | H26.11
ＪＲ西日本（新山口復旧工事区） | 第5阿武川橋りょう | P1橋脚 | 4月 | RC | 橋脚 | 柱② | 2.8 | 2.5 | 7.2 | --- | 普通 | AE減水剤 | --- | --- | 0.12 | --- | 31.1 | 17 | 55 | 0 | 8 | G1-H26-P-006-02 | G1-H26-P-006-02 | H26.11
ＪＲ西日本（新山口復旧工事区） | 第6阿武川橋りょう | A1橋台 | 3 | RC | 橋台 | たて壁 | 3.5 | 1.6 | 7.8 | --- | 普通 | AE減水剤 | --- | ガラス | 0.11 | --- | 31.1 | 11 | 53 | 0 | 19 | G1-H26-A-007-01 | G1-H26-A-007-01 | H26.11
ＪＲ西日本（新山口復旧工事区） | 第6阿武川橋りょう | A1橋台 | 3 | RC | 橋台 | 胸壁 | 1.336 | 0.4 | 7.8 | --- | 普通 | AE減水剤 | --- | --- | 0.25 | --- | 30.9 | 15 | 30 | 0 | 3 | G1-H26-A-007-02 | G1-H26-A-007-02 | H26.11
ＪＲ西日本（新山口復旧工事区） | 第6阿武川橋りょう | A2橋台 | 3 | RC | 橋台 | たて壁 | 3.7 | 1.6 | 7.8 | --- | 普通 | AE減水剤 | --- | ガラス | 0.11 | --- | 31.2 | 7 | 49.8 | 0 | 19 | G1-H26-A-008-01 | G1-H26-A-008-01 | H26.11
ＪＲ西日本（新山口復旧工事区） | 第6阿武川橋りょう | A2橋台 | 3 | RC | 橋台 | 胸壁 | 1.34 | 0.4 | 7.8 | --- | 普通 | AE減水剤 | --- | --- | 0.25 | --- | 31.8 | 11 | 14 | 0 | 3 | G1-H26-A-008-02 | G1-H26-A-008-02 | H26.11 | H28.6修正
ＪＲ西日本（新山口復旧工事区） | 第6阿武川橋りょう | P1橋脚 | 3 | RC | 橋脚 | 柱① | 3.1 | 2.5 | 7.4 | --- | 普通 | AE減水剤 | --- | --- | 0.09 | --- | 31 | 10 | 51.7 | 0 | 21 | G1-H26-P-009-01 | G1-H26-P-009-01 | H26.11
ＪＲ西日本（新山口復旧工事区） | 第6阿武川橋りょう | P1橋脚 | 3 | RC | 橋脚 | 柱② | 3.9 | 2.5 | 7.4 | --- | 普通 | AE減水剤 | --- | --- | 0.09 | --- | 31.9 | 15 | 62.8 | 0 | 12 | G1-H26-P-009-02 | G1-H26-P-009-02 | H26.11
ＪＲ西日本（大阪工事事務所山口復旧工事所） | 須佐橋りょう | ボックス式橋台（A) | 4月 | RC | BOX橋台 | 底版 | 1.5 | 6.75 | 6.75 | --- | 高炉B種 | --- | --- | --- | --- | --- | 39 | 14 | 49 | --- |  | G1-H25-B-010-01 | G1-H25-B-010-01 | H27.6
ＪＲ西日本（大阪工事事務所山口復旧工事所） | 須佐橋りょう | ボックス式橋台（A) | 5月 | RC | BOX橋台 | 側壁・上床板 | 5.1 | 1 | 6.75 | --- | 高炉B種 | AE減水剤 | --- | --- | 0.44 | 0.18 | --- | 19 | 64 | 0.08 | 24 | G1-H25-B-010-02 | G1-H25-B-010-02 | H27.6
ＪＲ西日本（大阪工事事務所山口復旧工事所） | 須佐橋りょう | ボックス式橋台（B) | 3月 | RC | BOX橋台 | 底版 | 1.5 | 6.75 | 6.75 | --- | 高炉B種 | --- | --- | --- | --- | --- | 34.2 | 10 | 49 | --- |  | G1-H25-B-011-01 | G1-H25-B-011-01 | H27.6
ＪＲ西日本（大阪工事事務所山口復旧工事所） | 須佐橋りょう | ボックス式橋台（B) | 4月 | RC | BOX橋台 | 側壁・上床板 | 5.1 | 1 | 6.75 | --- | 高炉B種 | AE減水剤 | 膨張材 | --- | --- | --- | --- | 20 | 64 | 0.1 | 20 | G1-H25-B-011-02 | G1-H25-B-011-02 | H27.6
山口河川国道事務所 | 木屋川第２高架橋 | P17橋脚 | 3 | RC | 橋脚 | 柱① | 4.5 | 2 | 6 | --- | 高炉B種 | 高性能AE | --- | ガラス | --- | --- | 35.2 | 17 | 58.7 | 0 | 7 | G1-H25-P-001-01 | G1-H25-P-001-01 | H28.6
山口河川国道事務所 | 木屋川第２高架橋 | P17橋脚 | 4 | RC | 橋脚 | 柱② | 4.5 | 2 | 6 | --- | 高炉B種 | 高性能AE | --- | ガラス | --- | --- | 36.9 | 20 | 62.6 | 0 | 3 | G1-H25-P-001-02 | G1-H25-P-001-02 | H28.6
山口河川国道事務所 | 木屋川第２高架橋 | P17橋脚 | 4 | RC | 橋脚 | 梁 | 3.2 | 2 | 10 | --- | 早強 | 高性能AE | --- | ガラス | --- | --- | 32.9 | 17 | 65.9 | 0.04 | 12 | G1-H25-P-001-03 | G1-H25-P-001-03 | H28.6
山口河川国道事務所 | 木屋川第２高架橋 | P18橋脚 | 3 | RC | 橋脚 | 柱 | 4.5 | 2.2 | 6.5 | --- | 高炉B種 | 高性能AE | --- | ガラス | --- | --- | 34.6 | 12 | 57.6 | 0 | 5 | G1-H25-P-002-01 | G1-H25-P-002-01 | H28.6
山口河川国道事務所 | 木屋川第２高架橋 | P18橋脚 | 3 | RC | 橋脚 | 梁 | 2.5 | 2.2 | 10 | --- | 早強 | 高性能AE | --- | ガラス | --- | --- | 32.2 | 18 | 64.4 | 0.08 | 14 | G1-H25-P-002-02 | G1-H25-P-002-02 | H28.6
山口河川国道事務所 | 赤ノ谷橋 | P1橋脚 | 7 | RC | 橋脚 | 深礎 | 3.7 | 8 | 8 | --- | 高炉B種 | AE減水剤 | --- | --- | --- | --- | 35.8 | 24 | 65.8 | --- | 12 | G1-H26-P-010-01 | G1-H26-P-010-01 | H28.6
山口河川国道事務所 | 赤ノ谷橋 | P1橋脚 | 7 | RC | 橋脚 | 柱① | 3.6 | 3.5 | 6 | --- | 高炉B種 | AE減水剤 | --- | --- | 0.2 | 0.2 | 36.7 | 33 | 76.9 | 0.1 | 6 | G1-H26-P-010-02 | G1-H26-P-010-02 | H28.6
山口河川国道事務所 | 赤ノ谷橋 | P1橋脚 | 7 | RC | 橋脚 | 柱② | 3.6 | 3.5 | 6 | --- | 高炉B種 | AE減水剤 | --- | --- | 0.2 | 0.2 | 33.9 | 31 | 78.6 | 0.2 | 5 | G1-H26-P-010-03 | G1-H26-P-010-03 | H28.6
山口河川国道事務所 | 赤ノ谷橋 | P1橋脚 | 8 | RC | 橋脚 | 柱③ | 3.6 | 3.5 | 6 | --- | 高炉B種 | AE減水剤 | --- | --- | 0.2 | 0.2 | 35.9 | 32 | 79.3 | 0.15 | 12 | G1-H26-P-010-04 | G1-H26-P-010-04 | H28.6
山口河川国道事務所 | 赤ノ谷橋 | P1橋脚 | 8 | RC | 橋脚 | 柱④ | 3.125 | 3.5 | 6 | --- | 高炉B種 | AE減水剤 | --- | --- | 0.2 | 0.2 | 37.7 | 30 | 75.3 | 0.08 | 9 | G1-H26-P-010-05 | G1-H26-P-010-05 | H28.6
山口河川国道事務所 | 赤ノ谷橋 | P1橋脚 | 9 | RC | 橋脚 | 柱⑤ | 3.125 | 3.5 | 6 | --- | 高炉B種 | AE減水剤 | --- | --- | 0.2 | 0.2 | 35.9 | 28 | 74.2 | 0.1 | 13 | G1-H26-P-010-06 | G1-H26-P-010-06 | H28.6
山口河川国道事務所 | 赤ノ谷橋 | P1橋脚 | 9 | RC | 橋脚 | 柱⑥ | 3.125 | 3.5 | 6 | --- | 高炉B種 | AE減水剤 | --- | --- | 0.2 | 0.2 | 36.1 | 24 | 74.2 | 0.1 | 10 | G1-H26-P-010-07 | G1-H26-P-010-07 | H28.6
山口河川国道事務所 | 赤ノ谷橋 | P1橋脚 | 9 | RC | 橋脚 | 柱⑦ | 3.125 | 3.5 | 6 | --- | 高炉B種 | AE減水剤 | --- | --- | 0.2 | 0.2 | 36.4 | 25 | 71.3 | 0.15 | 5 | G1-H26-P-010-08 | G1-H26-P-010-08 | H28.6
山口河川国道事務所 | 赤ノ谷橋 | P2橋脚 | 6 | RC | 橋脚 | 深礎 | 3.7 | 8 | 8 | --- | 高炉B種 | AE減水剤 | --- | --- | 0.23 | 0.23 | 32.6 | 25 | 65.8 | --- | 17 | G1-H26-P-011-01 | G1-H26-P-011-01 | H28.6
山口河川国道事務所 | 赤ノ谷橋 | P2橋脚 | 7 | RC | 橋脚 | 柱① | 3.6 | 3.5 | 6 | --- | 高炉B種 | AE減水剤 | --- | --- | 0.2 | 0.2 | 37.1 | 26 | 75.4 | 0.15 | 5 | G1-H26-P-011-02 | G1-H26-P-011-02 | H28.6
山口河川国道事務所 | 赤ノ谷橋 | P2橋脚 | 7 | RC | 橋脚 | 柱② | 3.6 | 3.5 | 6 | --- | 高炉B種 | AE減水剤 | --- | --- | 0.2 | 0.2 | 33.4 | 26 | 74.1 | 0.1 | 5 | G1-H26-P-011-03 | G1-H26-P-011-03 | H28.6
山口河川国道事務所 | 赤ノ谷橋 | P2橋脚 | 7 | RC | 橋脚 | 柱③ | 3.6 | 3.5 | 6 | --- | 高炉B種 | AE減水剤 | --- | --- | 0.2 | 0.2 | 34 | 29 | 74.9 | 0.08 | 13 | G1-H26-P-011-04 | G1-H26-P-011-04 | H28.6
山口河川国道事務所 | 赤ノ谷橋 | P2橋脚 | 7 | RC | 橋脚 | 柱④ | 3.275 | 3.5 | 6 | --- | 高炉B種 | AE減水剤 | --- | --- | 0.2 | 0.2 | 36.1 | 31 | 77.1 | 0.1 | 6 | G1-H26-P-011-05 | G1-H26-P-011-05 | H28.6
山口河川国道事務所 | 赤ノ谷橋 | P2橋脚 | 8 | RC | 橋脚 | 柱⑤ | 3.275 | 3.5 | 6 | --- | 高炉B種 | AE減水剤 | --- | --- | 0.2 | 0.2 | 35.4 | 31 | 78.3 | 0.15 | 4 | G1-H26-P-011-06 | G1-H26-P-011-06 | H28.6
山口河川国道事務所 | 赤ノ谷橋 | P2橋脚 | 8 | RC | 橋脚 | 柱⑥ | 3.275 | 3.5 | 6 | --- | 高炉B種 | AE減水剤 | --- | --- | 0.2 | 0.2 | 37.6 | 28 | 76.3 | 0.15 | 16 | G1-H26-P-011-07 | G1-H26-P-011-07 | H28.6
山口河川国道事務所 | 赤ノ谷橋 | P2橋脚 | 8 | RC | 橋脚 | 柱⑦ | 3.275 | 3.5 | 6 | --- | 高炉B種 | AE減水剤 | --- | --- | 0.2 | 0.2 | 35.2 | 29 | 76.1 | 0.15 | 7 | G1-H26-P-011-08 | G1-H26-P-011-08 | H28.6
下関市港湾局 施設課 | 長府扇橋 A1橋台(一期施工) | 杭基礎逆Ｔ式橋台 | 8 | RC | 橋台 | 底版 | 1.9 | 9.1 | 15.3 |  | 高炉B種 | AE減水剤 | --- | --- | --- | --- | 37 | 31 | 62.4 | 0 |  | G1-H27-A-001-01 | G1-H27-A-001-01 | H31.3
下関市港湾局 施設課 | 長府扇橋 A1橋台(一期施工) | 杭基礎逆Ｔ式橋台 | 9 | RC | 橋台 | たて壁 | 4.25 | 1.4 | 14.564 |  | 高炉B種 | AE減水剤 | --- | 補強鉄筋A | 0.29 | 0.11 | 34.8 | 25 | 45.7 | 0.3 | 32 | G1-H27-A-001-02 | G1-H27-A-001-02 | H31.3
下関市港湾局 施設課 | 長府扇橋 A1橋台(一期施工) | 杭基礎逆Ｔ式橋台 | 10 | RC | 橋台 | 胸壁 | 1.2 | 0.5 | 14.564 |  | 高炉B種 | AE減水剤 | --- | --- | --- | --- | 36.3 | 23 | 45.7 | 0.15 | 27 | G1-H27-A-001-03 | G1-H27-A-001-03 | H31.3
下関市港湾局 施設課 | 長府扇橋 A2橋台(一期施工) | 杭基礎逆Ｔ式橋台 | 8 | RC | 橋台 | 底版 | 1.9 | 6.6 | 14.748 |  | 高炉B種 | AE減水剤 | --- | --- | --- | --- | 35.9 | 28 | 64.8 | 0 |  | G1-H27-A-002-01 | G1-H27-A-002-01 | H31.3
下関市港湾局 施設課 | 長府扇橋 A2橋台(一期施工) | 杭基礎逆Ｔ式橋台 | 10 | RC | 橋台 | たて壁 | 3.95 | 1.4 | 14.588 |  | 高炉B種 | AE減水剤 | --- | 補強鉄筋A | 0.31 | 0.12 | 36.4 | 22 | 64.8 | 0.15 | 43 | G1-H27-A-002-02 | G1-H27-A-002-02 | H31.3
下関市港湾局 施設課 | 長府扇橋 A2橋台(一期施工) | 杭基礎逆Ｔ式橋台 | 10 | RC | 橋台 | 胸壁 | 1.33 | 0.5 | 14.588 |  | 高炉B種 | AE減水剤 | --- | --- | --- | --- | 39.4 | 22 | 45.7 | 0.1 | 13 | G1-H27-A-002-03 | G1-H27-A-002-03 | H31.3
下関市港湾局 施設課 | 長府扇橋 右側擁壁 | 杭基礎逆Ｌ型擁壁 | 11 | RC | 擁壁 | 底版 | 1.4 | 5.8 | 3.85 |  | 高炉B種 | AE減水剤 | --- | --- | --- | --- | 37.9 | 16 | 37.7 | 0 |  | G1-H27-W-001-01 | G1-H27-W-001-01 | H31.3
下関市港湾局 施設課 | 長府扇橋 右側擁壁 | 杭基礎逆Ｌ型擁壁 | 11 | RC | 擁壁 | たて壁 | 4.22 | 0.7 | 3.85 |  | 高炉B種 | AE減水剤 | --- | --- | --- | --- | 40.8 | 17 | 37.7 | 0 | 5 | G1-H27-W-001-02 | G1-H27-W-001-02 | H31.3
美祢農林事務所 | 堤防嵩上げ | 12～15号パラペット | 6 | RC | その他 | その他 | 2 | 0.5 | 25.87 |  | 高炉B種 | AE減水剤 | --- | --- | --- | --- | 36.2 | 25 | --- | 0 | --- | G1-H29-X-001-01 | G1-H29-X-001-01 | H31.3
美祢農林事務所 | 堤防嵩上げ | 12～16号パラペット | 6 | RC | その他 | その他 | 1 | 0.5 | 25.87 |  | 高炉B種 | AE減水剤 | --- | --- | --- | --- | 36.6 | 23 | --- | 0 | 5 | G1-H29-X-001-02 | G1-H29-X-001-02 | H31.3
美祢農林事務所 | 堤防嵩上げ | 12～17号パラペット | 6 | RC | その他 | その他 | 2 | 0.5 | 22.88 |  | 高炉B種 | AE減水剤 | --- | --- | --- | --- | 36.2 | 23 | --- | 0 | --- | G1-H29-X-002-01 | G1-H29-X-002-01 | H31.3
美祢農林事務所 | 堤防嵩上げ | 12～18号パラペット | 6 | RC | その他 | その他 | 1 | 0.5 | 22.88 |  | 高炉B種 | AE減水剤 | --- | --- | --- | --- | 34.2 | 25 | --- | 0 | 3 | G1-H29-X-002-02 | G1-H29-X-002-02 | H31.3
美祢農林事務所 | 堤防嵩上げ | 12～19号パラペット | 6 | RC | その他 | その他 | 2.3 | 0.85 | 25.87 |  | 高炉B種 | AE減水剤 | --- | --- | --- | --- | 35.4 | 25 | --- | 0 | 16 | G1-H29-X-001-03 | G1-H29-X-001-03 | H31.3
美祢農林事務所 | 堤防嵩上げ | 12～20号パラペット | 6 | RC | その他 | その他 | 2.3 | 0.85 | 22.88 |  | 高炉B種 | AE減水剤 | --- | --- | --- | --- | 38 | 26 | --- | 0 | 15 | G1-H29-X-002-03 | G1-H29-X-002-03 | H31.3
美祢農林事務所 | 堤防嵩上げ | 17号パラペット | 5 | RC | その他 | その他 | 1.88 | 0.5 | 30.97 |  | 高炉B種 | AE減水剤 | --- | --- | --- | --- | 37.6 | 24 | 54.3 | 0 | --- | G1-H29-X-003-01 | G1-H29-X-003-01 | H31.3
美祢農林事務所 | 堤防嵩上げ | 17号パラペット | 6 | RC | その他 | その他 | 1.88 | 0.5 | 26.03 |  | 高炉B種 | AE減水剤 | --- | --- | --- | --- | 34.8 | 27 | --- | 0 | --- | G1-H29-X-004-01 | G1-H29-X-004-01 | H31.3
美祢農林事務所 | 堤防嵩上げ | 17号パラペット | 6 | RC | その他 | その他 | 1.49 | 0.5 | 30.97 |  | 高炉B種 | AE減水剤 | --- | --- | --- | --- | 36 | 24 | --- | 0 | 16 | G1-H29-X-003-02 | G1-H29-X-003-02 | H31.3
美祢農林事務所 | 堤防嵩上げ | 17号パラペット | 7 | RC | その他 | その他 | 1.49 | 0.5 | 26.03 |  | 高炉B種 | AE減水剤 | --- | --- | --- | --- | 35.1 | 28 | --- | 0 | 54 | G1-H29-X-004-02 | G1-H29-X-004-02 | H31.3
美祢農林事務所 | 堤防嵩上げ | 17号パラペット | 7 | RC | その他 | その他 | 2.3 | 0.5 | 30.97 | 2.7 | 高炉B種 | AE減水剤 | --- | --- | --- | --- | 30.1 | 29 | --- | 0 | 35 | G1-H29-X-004-03 | G1-H29-X-004-03 | H31.3
美祢農林事務所 | 堤防嵩上げ | 17号パラペット | 7 | RC | その他 | その他 | 2.3 | 0.5 | 26.03 | 2.7 | 高炉B種 | AE減水剤 | --- | --- | --- | --- | 36.2 | 31 | --- | 0 | 22 | G1-H29-X-003-03 | G1-H29-X-003-03 | H31.3
美祢農林事務所 | 堤防嵩上げ | 2号パラペット | 7 | RC | その他 | その他 | 1.75 | 0.5 | 26.81 | 2.7 | 高炉B種 | AE減水剤 | --- | --- | --- | --- | 35.9 | 26 | --- | 0 | --- | G1-H28-X-001-01 | G1-H28-X-001-01 | H31.3
美祢農林事務所 | 堤防嵩上げ | 2号パラペット | 6 | RC | その他 | その他 | 1.75 | 0.5 | 26.81 | 2.7 | 高炉B種 | AE減水剤 | --- | --- | --- | --- | 35.2 | 24 | --- | 0 | --- | G1-H28-X-002-01 | G1-H28-X-002-01 | H31.3
美祢農林事務所 | 堤防嵩上げ | 2号パラペット | 7 | RC | その他 | その他 | 1.45 | 0.5 | 26.81 | 2.7 | 高炉B種 | AE減水剤 | --- | --- | --- | --- | 33.6 | 27 | --- | 0 | 8 | G1-H28-X-001-02 | G1-H28-X-001-02 | H31.3
美祢農林事務所 | 堤防嵩上げ | 2号パラペット | 6 | RC | その他 | その他 | 1.45 | 0.5 | 26.81 | 2.7 | 高炉B種 | AE減水剤 | --- | --- | --- | --- | 35.1 | 24 | --- | 0 | 51 | G1-H28-X-002-02 | G1-H28-X-002-02 | H31.3
美祢農林事務所 | 堤防嵩上げ | 2号パラペット | 7 | RC | その他 | その他 | 3.1 | 0.5 | 26.81 | 2.7 | 高炉B種 | AE減水剤 | --- | --- | --- | --- | 34.7 | 26 | --- | 0 | 10 | G1-H28-X-001-03 | G1-H28-X-001-03 | H31.3
美祢農林事務所 | 堤防嵩上げ | 2号パラペット | 6 | RC | その他 | その他 | 3.1 | 0.5 | 26.81 | 2.7 | 高炉B種 | AE減水剤 | --- | --- | --- | --- | 35.8 | 26 | --- | 0 | 14 | G1-H28-X-002-03 | G1-H28-X-002-03 | H31.3
美祢農林事務所 | 堤防嵩上げ | 4号パラペット | 5 | RC | その他 | その他 | 1.64 | 0.5 | 24.62 | 3.1 | 高炉B種 | AE減水剤 | --- | --- | --- | --- | 35 | 27 | 43.6 | 0 | --- | G1-H28-X-003-01 | G1-H28-X-003-01 | H31.3
美祢農林事務所 | 堤防嵩上げ | 4号パラペット | 6 | RC | その他 | その他 | 1.69 | 0.5 | 18.99 | 3.1 | 高炉B種 | AE減水剤 | --- | --- | --- | --- | 34.8 | 26 | --- | 0 | --- | G1-H28-X-004-01 | G1-H28-X-004-01 | H31.3
美祢農林事務所 | 堤防嵩上げ | 4号パラペット | 6 | RC | その他 | その他 | 1.46 | 0.5 | 24.62 | 3.1 | 高炉B種 | AE減水剤 | --- | --- | --- | --- | 34.8 | 24 | --- | 0 | 51 | G1-H28-X-003-02 | G1-H28-X-003-02 | H31.3
美祢農林事務所 | 堤防嵩上げ | 4号パラペット | 7 | RC | その他 | その他 | 1.46 | 0.5 | 18.99 | 3.1 | 高炉B種 | AE減水剤 | --- | --- | --- | --- | 34.7 | 29 | --- | 0 | 11 | G1-H28-X-004-02 | G1-H28-X-004-02 | H31.3
美祢農林事務所 | 堤防嵩上げ | 4号パラペット | 6 | RC | その他 | その他 | 2.87 | 0.5 | 24.62 | 3.1 | 高炉B種 | AE減水剤 | --- | --- | --- | --- | 36.8 | 26 | --- | 0 | 11 | G1-H28-X-003-03 | G1-H28-X-003-03 | H31.3
美祢農林事務所 | 堤防嵩上げ | 4号パラペット | 7 | RC | その他 | その他 | 2.87 | 0.5 | 18.99 | 3.1 | 高炉B種 | AE減水剤 | --- | --- | --- | --- | 33.8 | 30 | --- | 0 | 9 | G1-H28-X-004-03 | G1-H28-X-004-03 | H31.3
注１）補強材料によるひびわれ抑制対策については、今後も施工済箇所から順次掲載する予定としている。
注２）最高温度数値の未記入箇所（---）は温度計測を実施していないリフト又はブロックを示す。
注３）整理番号の説明 G1 - H23 - A - 001 - 01 ゲストコーナー：G1（県内）、G2（県外） 事業年度：H○○年度 構造物種類：A-橋台、P-橋脚、B-ボックス、W-擁壁、X-その他 構造物番号：001～999 リフト番号：01～99
注４）寸法欄に「幅（長さ）」の項目を追加した(追加年月：H20.10)。橋台・橋脚については橋軸直角方向の幅、擁壁等については長さ方向の寸法を表記している。
注５）材料欄に「鉄筋比(%)」の項目を追加した(追加年月：H22.2)。 橋台たて壁・胸壁、橋脚柱、擁壁等について「実施」鉄筋比を示しているほか、補強鉄筋を施工したリフトについては「補強検討前」鉄筋比を参考として示した。 鉄筋比の算出方法については「コンクリート構造物ひび割れ抑制対策資料（H19.10）」を参照のこと。